## 加固计算结果
结论区 | [7 empty] | 原始数据输入区 | [20 empty] | 中间变量区（请勿修改） |  |  |  | 数据输入区 |  |  |  |  | 二次受力计算结果（请勿修改）
加固后弯矩值(Kn－M) | 初始弯矩(Kn－M) | 截面 宽度 | 截面高度 | 截面有效高度 | 受压钢筋边沿距a' | 受拉钢筋面积As | 受压钢筋面积 As' | 混凝土标号 C15－C60 | 混凝土 抗压强度 | 考虑二次受力 1否则取0 | 碳纤维类型1、2或3 | 碳纤维厚度 tcf | 碳纤维弹模 Ecf | 碳纤维极限应变cfu | 碳纤维层数ncf | 碳纤维宽度bcf | 碳纤维拉应变εcf | 碳纤维拉应变εcf2 | 混凝土受压区高度x | 混凝土受压区高度x2 | 计算公式 | 截面受拉边沿混凝土初始应变εi | 计算碳纤维允许拉应变 | 碳纤维厚度折减系数 | 计算相对受压区高度 | 中间变量混凝土抗压强度 | 中间变量混凝土抗拉强度 | 中间变量混凝土弹性模量 | fyAs-fy'As' | Ecf Acf | εcu＋εi | fcb | 受压翼缘宽度 | 受压翼缘高度 | 截面受拉边沿混凝土初始应变 | 混凝土抗拉强度标准值 | 混凝土 弹性模量 | 钢筋 弹性模量 | 混凝土 初始拉应变 | 受拉钢筋 初始拉应变 | 受拉钢筋 初始拉应力 | 受压混凝土拉应变综合系数 | 受拉钢筋拉应变不均匀系数 | 受压翼缘加强系数 | 钢筋与混凝土弹模之比 | 受拉钢筋配筋率 | 有效 配筋率
263.8416 | 0 | 300 | 700 | 640 | 35 | 1140 | 982 | 25 | 12.5 | 0 | 1 | 0.11 | 228000 | 0.0155 | 1 | 300 | 0.02868433 | 0.02228716 | 57.7783 | -64.39942 | 3 | 0 | 0.01 | 0.9402857 | 0.1984962 | 0 | 0 | 0 | 48980 | 7524000 | 0.0033 | 3750 |  |  | #DIV/0! | 1.78 | 28000 | 235000 | 0 | #DIV/0! | 0 | 0.0998658 | #DIV/0! | 0 | 8.392857 | 0.0059375 | 0.01085714
说明： 1、表中计算采用单位， |  |  |  |  | 除有说明外，长度宽度均为毫米，面积为平方毫米。
2、碳纤维材料选择类型见“混凝土与碳纤维材料技术参数。
3、使用时请不要修改非数据输入部分数据。
4、计算依据《碳纤维片材加固修复混凝土结构技术规程》（报批稿）
5、加固计算书按照规范要求，以混凝土受压区高度来判断采用的计算公式。

## 加固计算书
碳纤维片材－梁抗弯加固的设计: |  |  |  |  | 梁号： | 1
(1)已知条件：
b= | 300 | (mm) | h= | 700 | (mm) | bf '= | 0 | (mm)
h0= | 640 | (mm) | a'= | 35 | (mm) | hf '= | 0 | (mm)
As= | 1140 | (mm2) | As'= | 982 | (mm2) | εcu= | 0.0033
砼标号 | 25 |  | fc= | 12.5 | (N/mm2) | fy= | 310 | (N/mm2)
(2)碳纤维材料性能
Ecf= | 228000 | (n/mm2) | tcf= | 0.11 | (mm) | εcuf= | 0.0155
(3)采用碳纤维材料尺寸
bcf= | 300 | (mm) | ncf= | 1
(4)按规范4.3.2-2 4.3.2-3 式先求出x值
fcbx=fyAs－fy’As’+EcfεcfAcf
x=0.8hεcu/(εcu+εcf+εi)
x= | 57.7783 | <2a’= | 70
采用公式4.3.2-5计算
km=1-ncfEcftcf/42000= |  |  | 0.9402857
[εcf]= kmεcfu= |  | 0.01
Mu= fyAs(h0-a’)+Ecf [εcf]Acf(h0-a’)
= | 263.8416 | (Kn-m)

## 混凝土与碳纤维材料技术参数
混凝土强度设计值(N/mm2)
强度种类 | 符号 |  |  |  |  | 混凝土强度等级
|  | C7.5 | C10 | C15 | C20 | C25 | C30 | C35 | C40 | C45 | C50 | C55 | C60
轴心抗压 | fc | 3.7 | 5 | 7.5 | 10 | 12.5 | 15 | 17.5 | 19.5 | 21.5 | 23.5 | 25 | 26.5
弯曲抗压 | fcm | 4.1 | 5.5 | 8.5 | 11 | 13.5 | 16.5 | 19 | 21.5 | 23.5 | 26 | 27.5 | 29
抗 拉 | ft | 0.55 | 0.65 | 0.9 | 1.1 | 1.3 | 1.5 | 1.65 | 1.8 | 1.9 | 2 | 2.1 | 2.2
碳纤维材料类型 | 碳纤维材料厚度 | 碳纤维材料弹模 | 碳纤维材料极限应变
1碳纤维布 | 0.11 | 228000 | 0.0155
2碳纤维布 | 0.167 | 228000 | 0.0155
3碳纤维板 | 1.2 | 165000 | 0.017