## %承载力计算-抗弯-矩形截面-单筋
钢筋和混凝土指标 |  |  |  | 混凝土强度及弹性模量
C | 30 | C?(20,25,30,35,40,45,50,55) 混凝土等级 |  | 强度 | 类型 | C20 | C25 | C30 | C35 | C40 | C45 | C50 | C55
fc＝ | 14.3 | (N/mm2) | 混凝土抗压强度设计值 fck | fc | N/mm2 | 9.6 | 11.9 | 14.3 | 16.7 | 19.1 | 21.1 | 23.1 | 25.3
ft＝ | 1.43 | (N/mm2) | 混凝土抗拉强度设计值 ft | ft | N/mm2 | 1.1 | 1.27 | 1.43 | 1.57 | 1.71 | 1.8 | 1.89 | 1.96
Ec＝ | 30000 | (N/mm2) | 混凝土弹性模量 Ec | Ec | N/mm2 | 25500 | 28000 | 30000 | 31500 | 32500 | 33500 | 34500 | 35500
HRB | 335 | HRB(235,335,400) 纵筋强度等级 |  | 强度 | 类型 | C20: HPB235; C25: HRB335; C30: HRB400
fy＝ | 300 | (N/mm2) | 纵筋抗拉压强度设计值 fy | fy | N/mm2 | C20: 210; C25: 300; C30: 360
Es＝ | 200000 | (N/mm2) |  | Es | N/mm2 | C20: 210000; C25: 200000; C30: 200000
α1＝ | 1 |  | 1.0<C50<内插<C80<0.94
β1＝ | 0.8 |  | 0.8<C50<内插<C80<0.74
ξb＝ | 0.55 |  | ξb＝β1/(1+fy/0.0033Es)
αE＝ | 6.6667 |  | αE＝Es/Ec
梁截面尺寸
b＝ | 300 | (mm) | 梁宽度 b
h＝ | 600 | (mm) | 梁高度 h
ca＝ | 35 | (mm) | 混凝土保护层厚度 ca
h0＝ | 565 | (mm) | 梁有效高度 h0=h-ca
纵向钢筋：3φ20
N＝ | 3 |  | 纵筋根数 N
φ＝ | 20 | (mm) | 纵筋直径 φ
As＝ | 942.4778 | (mm2) | 纵筋面积 As=N*(Pi*φ^2/4)
ρ＝ | 0.556% |  | 纵筋配筋率 ρ=As/(b*h0)
ρmax | 2.622% |  | 最大配筋率 ρmax=ξb*(α1*fc)/fy
ρmin | 0.2145% |  | 最小配筋率 ρmin=max(0.45ft/fy,0.2%)
注意：ρmin<ρ<ρmax，将继续计算！
ξ＝ | 0.11665 |  | 相对受压区高度 ξ=ρ*fy/(α1*fc)
x＝ | 65.9075 | (mm) | 受压区高度 x=ξ*h0
Mu＝ | 150.4325 | (kN-m) | 抗弯承载力 Mu
说明： 1。若ξ>ξb，则说明纵筋超筋，需要减少纵筋面积再进行计算！ 2。若 x < 2ca，则说明当压区混凝土达到极限压应变是受压钢筋还未屈服，这时取 x＝2ca近似计算！
声明： 1。本程序为上海同济大学2003级结构工程李凌志编制整理，目的是为了便于在电脑上用Excel和在PDA上用Pocket Excel进行简单的结构手算，程序根据新规范编制，如有什么疑问请联系我，以便立刻修正！ 2。程序中黄底红字的部分需要使用者根据实际情况输入，黑色的部分请不要随便更改，除非你发现有错误！ email：lingzhi0512@hotmail.com OICQ：49551484 如需获得更多Excel手算程序请登录 www.MyWebStudio.net