## 目录
Standard
Formatting
Reviewing
| 试表105 | 灰剂量干密度对照表
| 出具击实试验记录表 | 根据试表105和试表303-1的试验数据打印灰剂量干密度对照表
试表303-1
| 出具水泥或石灰剂量的滴定(EDTA滴定法)记录表，并可打印空白表。 | 灰剂量标准曲线
根据试表303-1的试验数据打印灰剂量标准曲线
| 试表507 | 公共数据
| 出具水泥混凝土试件抗压强度试验记录表，并可打印空白表。 | 填写各类试表表头信息
试表404
试验报表系统2003版V3.0
目录
泰州市白羊工作室创始人 田国华 长期从事于公路行业，平时喜好捣鼓捣鼓电脑，致力于把电脑的方便、快捷互补于公路工作的琐碎、繁杂。《试验报表系统2003版V3.0》是白羊的创作之一，该作品会在以后的工作中不断地被完善，新的版本也会不断地发布。
《试验报表系统2003版V3.0》版权所有，有什么问题和建议请联系(0)13337783313。
泰州市白羊工作室 发布于2003.8.28 网址http://www.wswr.net E-Mail:wswr110@hotmail.com

## 试表105
击实试验记录表 | [15 empty] | 11
6
1
工程名称： |  | 兴化市戴南互通至张郭连接线工程 | [5 empty] | 合同号： |  | DZ—3 |  | 编号： |  | 1 |  | 6
[14 empty] | 试表105 |  | 12
委托单位名称 |  |  | 兴化市公路站 |  |  |  |  | 试验单位 |  |  | 泰州远通交通工程监理咨询公司 |  |  |  |  | 13
委托单编号 | [7 empty] | 试验规程 |  |  | JTJ051－93（T0131－93） |  |  |  |  | 5
试验日期 | [7 empty] | 试验人签字 | [7 empty] | 4
现场桩号 | [7 empty] | 复核人签字 | [7 empty] | 29
试样描述 | [7 empty] | 主管签字 | [7 empty] | 2
2
筒容积 |  | 997 | 击锤质量 |  | 4.5 kg |  | 每层击数 |  | 27 |  | 落 距 |  | 45 cm
干 密 度 | 试验次数 |  |  |  |  | 1 |  | 2 |  | 3 |  | 4 |  | 5
| 筒加湿土质量 |  | （g） |  |  | 4837 |  | 4879 |  | 4925 |  | 5089 |  | 4974
| 筒质量 |  | （g） |  |  | 3044 |  | 3044 |  | 3044 |  | 3188 |  | 3044
| 湿土质量 |  | （g） |  |  | 1793 |  | 1835 |  | 1881 |  | 1901 |  | 1930
| 湿密度 |  | （g/cm3） |  |  | 1.798395 |  | 1.840522 |  | 1.88666 |  | 1.90672 |  | 1.935807
| 干密度 |  | （g/cm3） |  |  | 1.602102 |  | 1.621337 |  | 1.65578 |  | 1.628551 |  | 1.582475
含 水 量 | 盒号 |  |  |  |  | 103 | 101 | 130 | 106 | 120 | 131 | 112 | 101 | 109 | 101
| 盒＋湿土质量 |  | （g ） |  |  | 53.91 | 54.3 | 64.57 | 62.35 | 67.12 | 59 | 56.35 | 49.64 | 46.45 | 50.12
| 盒＋干土质量 |  | （g ） |  |  | 50.24 | 50.54 | 59.73 | 56.91 | 61.24 | 54.38 | 51.54 | 44.94 | 41.59 | 44.68
| 盒质量 |  | （g ） |  |  | 20.13 | 20.01 | 20.3 | 20.06 | 20.2 | 20.31 | 20.12 | 20.01 | 20.09 | 20.01 |  | 序号 | 含水量 | W≤5% | 5%＜W≤40% | 40%＜W | 差值D | D＜0.3 | D≤1 | D≤2 | 合格
| 水质量 |  | （g ） |  |  | 3.67 | 3.76 | 4.84 | 5.44 | 5.88 | 4.62 | 4.81 | 4.7 | 4.86 | 5.44 |  | 1 | 12.18864 | N | Y | N | 0.1271133 | Y | Y | Y | Y | Y个数
| 干土质量 |  | （g ） |  |  | 30.11 | 30.53 | 39.43 | 36.85 | 41.04 | 34.07 | 31.42 | 24.93 | 21.5 | 24.67 |  |  | 12.31575 | [8 empty] | 3
| 含水量 |  | （%） |  |  | 12.18864 | 12.31575 | 12.27492 | 14.76255 | 14.32749 | 13.56032 | 15.30872 | 18.85279 | 22.60465 | 22.05107 |  | 2 | 12.27492 | N | Y | N | 2.487633 | N | N | N | N | N个数
| 平均含水量 |  | （%） |  |  | 12.2522 |  | 13.51873 |  | 13.9439 |  | 17.08075 |  | 22.32786 |  |  |  | 14.76255 | [8 empty] | 2
最佳含水量 W0 ＝ |  |  | 13.9439 | % |  | 含水量与干密度关系曲线 | [10 empty] | 3 | 14.32749 | N | Y | N | 0.7671684 | N | Y | Y | Y
最大干密度ρdm ＝ |  |  | 1.65578 | g/cm3 | [13 empty] | 13.56032
[17 empty] | 4 | 15.30872 | N | Y | N | 3.544067 | N | N | N | N
结 论： | [5 empty] | 横坐标轴 | [11 empty] | 18.85279
[6 empty] | 含水量(%) | [10 empty] | 5 | 22.60465 | N | Y | N | 0.553577 | N | Y | Y | Y
有部分组别含水量试验结果不符合JTJ051-93（T0103-93），该试验结果无效。 | [17 empty] | 22.05107
纵坐标轴
干密度(g/cm3)
| 技术负责人： | [6 empty] | 试验监理工程师：
清空旧数据

## 试表303-1
水泥或石灰剂量的滴定(EDTA滴定法)记录表 | [9 empty] | 8
工程名称： | [5 empty] | 合同号： |  | 编号：
试表303─1
委托单位名称 |  |  |  |  | 试验单位
委托单编号 |  |  |  |  | 试验规程
试验日期 |  |  |  |  | 试验人签字
结构层次 |  |  |  |  | 主管签字
试样描述 |  |  |  |  | 主管签字
取样地点 | 设计剂量 | 瓶号 | 石灰样质量 | 土样质量 |  | 石灰土 | 滴定试样消耗 |  | 查标准曲线
桩点 | （%） |  | （g） | （g） |  | 试样质量(g) | EDTA量(ml) |  | 得石灰剂量(%)
结论：
技术负责人： |  |  |  |  | 试验工程师：
清空旧数据

## 灰剂量干密度对照表
灰剂量、最大干密度对照表
土源：
灰剂量 | EDTA滴定量 | 最大干密度 | 灰剂量 | EDTA滴定量 | 最大干密度 | 灰剂量 | EDTA滴定量 | 最大干密度
（%） | （ml） | （g/cm3） | （%） | （ml） | （g/cm3） | （%） | （ml） | （g/cm3）
0 | 0 | 1.678 | 0 | 0 | 1.658 | 0 | 0 | 1.6615
0 | 0 | 1.6766 | 0 | 0 | 1.6584 | 0 | 0 | 1.66105
0 | 0 | 1.6752 | 0 | 0 | 1.6588 | 0 | 0 | 1.6606
0 | 0 | 1.6738 | 0 | 0 | 1.6592 | 0 | 0 | 1.66015
0 | 0 | 1.6724 | 0 | 0 | 1.6596 | 0 | 0 | 1.6597
0 | 0 | 1.671 | 0 | 0 | 1.66 | 0 | 0 | 1.65925
0 | 0 | 1.6696 | 0 | 0 | 1.6604 | 0 | 0 | 1.6588
0 | 0 | 1.6682 | 0 | 0 | 1.6608 | 0 | 0 | 1.65835
0 | 0 | 1.6668 | 0 | 0 | 1.6612 | 0 | 0 | 1.6579
0 | 0 | 1.6654 | 0 | 0 | 1.6616 | 0 | 0 | 1.65745
0 | 0 | 1.664 | 0 | 0 | 1.662 | 0 | 0 | 1.657
0 | 0 | 1.6637 | 0 | 0 | 1.6624 | 0 | 0 | 1.6564
0 | 0 | 1.6634 | 0 | 0 | 1.6628 | 0 | 0 | 1.6558
0 | 0 | 1.6631 | 0 | 0 | 1.6632 | 0 | 0 | 1.6552
0 | 0 | 1.6628 | 0 | 0 | 1.6636 | 0 | 0 | 1.6546
0 | 0 | 1.6625 | 0 | 0 | 1.664 | 0 | 0 | 1.654
0 | 0 | 1.6622 | 0 | 0 | 1.6644 | 0 | 0 | 1.6534
0 | 0 | 1.6619 | 0 | 0 | 1.6648 | 0 | 0 | 1.6528
0 | 0 | 1.6616 | 0 | 0 | 1.6652 | 0 | 0 | 1.6522
0 | 0 | 1.6613 | 0 | 0 | 1.6656 | 0 | 0 | 1.6516
0 | 0 | 1.661 | 0 | 0 | 1.666 | 0 | 0 | 1.651
0 | 0 | 1.6607 | 0 | 0 | 1.66555
0 | 0 | 1.6604 | 0 | 0 | 1.6651 | 灰剂量 | EDTA滴定量 | 最大干密度
0 | 0 | 1.6601 | 0 | 0 | 1.66465 | 0 | 0 | 1.678
0 | 0 | 1.6598 | 0 | 0 | 1.6642 | 0 | 0 | 1.664
0 | 0 | 1.6595 | 0 | 0 | 1.66375 | 0 | 0 | 1.658
0 | 0 | 1.6592 | 0 | 0 | 1.6633 | 0 | 0 | 1.666
0 | 0 | 1.6589 | 0 | 0 | 1.663075 | 0 | 0 | 1.657
0 | 0 | 1.6586 | 0 | 0 | 1.66285 | 0 | 0 | 1.651
0 | 0 | 1.6583 | 0 | 0 | 1.6624
0 | 0 | 1.658 | 0 | 0 | 1.66195
[5 empty] | 日期： | 2026-07-31 14:11

## 试表507
水泥混凝土试件抗压强度试验记录表
| 工程名称： |  |  | 江苏省宁靖盐高速公路（泰州）段工程 | [11 empty] | 合同号： |  |  | UV—21 | [7 empty] | 编号： |  | 1
[29 empty] | 试表507 |  | 13
委托单位名称 |  |  |  | 常熟橡胶厂 | [9 empty] | 现场桩号 | [8 empty] | 试验规程 |  |  | JTJ053－94（T0517－94）
委托单编号 | [13 empty] | 试样描述 |  | 表面完好，无蜂窝、麻面。 | [6 empty] | 试验人签字
试验日期 |  |  |  | 2002-12-12 | [9 empty] | 制件日期 |  | 2002-11-14 | [6 empty] | 复核人签字
试验单位 |  |  |  | 江苏交通工程咨询监理总公司 | [9 empty] | 配合比 |  | 水泥：砂：碎石：水：早强剂 | [6 empty] | 主管签字
387：602：1280：166.5：2.71
工程名称 |  |  | 毛勒缝安装工程 | [11 empty] | 结构部位 |  |  | 桥梁伸缩缝 | [5 empty] | 送验日期 |  |  | 2002-12-12
工 程部 位 及 编 号 |  | 设 计强 度(Mpa) |  | 日 期 |  | 龄期(天) | 试块规格 | 水泥品种 | 配 合 比 |  |  |  |  | 水泥用量（kg/m3) |  | 水 泥 品 种 标 号 生产厂 |  |  | 养 护温 度(℃) | 塌 落度(mm) | 试 验 结 果 |  |  |  | 强 度测 定值(Mpa) | 折 合标 准试 块强 度(Mpa) |  | 达 到设 计强 度(%) |  | 结 论
|  |  |  | 成型 | 试验 |  |  |  | 水泥 | 砂 | 石子 | 外加剂 | 水 | [7 empty] | 破坏荷重(KN) | 抗压强度(Mpa)
|  | 40 |  | 2002-11-14 | 2002-12-12 | 28 | 150 × 150 × 150 | 普硅 | 387 | 602 | 1280 | 2.71 | 166.5 | 387 |  | 盐城 黄海42.5MPa |  |  | 20±3 | ≤30 | 987 | 43.86667 |  |  | 43.73333 | 43.73333 |  | 109.3333 |  | 合格 |  | 0.002030457 | 43.77778
[21 empty] | 985 | 43.77778 | [9 empty] | 0
[21 empty] | 980 | 43.55556 | [9 empty] | 0.005076142 | 0
此行 空白 | [31 empty] | #VALUE! | #VALUE!
#VALUE!
[32 empty] | #VALUE! | 0
此行 空白 | [31 empty] | #VALUE! | #VALUE!
#VALUE!
[32 empty] | #VALUE! | 0
| 技术负责人： | [15 empty] | 试验监理工程师：
TRUE
TRUE
水泥混凝土试件抗压强度试验记录表
| 工程名称： |  |  | 江苏省宁靖盐高速公路（泰州）段工程 | [11 empty] | 合同号： |  |  | UV—21 | [7 empty] | 编号： |  | 1
[29 empty] | 试表507 |  | 13
委托单位名称 |  |  |  | 常熟橡胶厂 | [9 empty] | 现场桩号 | [8 empty] | 试验规程 |  |  | JTJ053－94（T0517－94）
委托单编号 | [13 empty] | 试样描述 |  | 表面完好，无蜂窝、麻面。 | [6 empty] | 试验人签字
试验日期 |  |  |  | 2002-11-05 | [9 empty] | 制件日期 |  | 2002-10-08 | [6 empty] | 复核人签字
试验单位 |  |  |  | 江苏交通工程咨询监理总公司 | [9 empty] | 配合比 |  | 水泥：砂：碎市：水：早强剂 | [6 empty] | 主管签字
387：602：1280：166.5：2.21
工程名称 |  |  | 毛勒缝安装工程 | [11 empty] | 结构部位 |  |  | 桥梁伸缩缝 | [5 empty] | 送验日期 |  |  | 2002-11-05
工 程部 位 及 编 号 |  | 设 计强 度(Mpa) |  | 日 期 |  | 龄期(天) | 试块规格 | 水泥品种 | 配 合 比 |  |  |  |  | 水泥用量（kg/m3) |  | 水 泥 品 种 标 号 生产厂 |  |  | 养 护温 度(℃) | 塌 落度(mm) | 试 验 结 果 |  |  |  | 强 度测 定值(Mpa) | 折 合标 准试 块强 度(Mpa) |  | 达 到设 计强 度(%) |  | 结 论
|  |  |  | 成型 | 试验 |  |  |  | 水泥 | 砂 | 石子 | 外加剂 | 水 | [7 empty] | 破坏荷重(KN) | 抗压强度(Mpa)
|  | 40 |  | 2002-10-08 | 2002-11-05 | 28 | 100 × 100 × 100 | 普硅 | 387 | 602 | 1280 | 2.71 | 166.5 | 387 |  | 盐城 黄海42.5MPa |  |  | 20±3 | ≤30 | 1200 | 120 |  |  | # | # |  | # |  | 该组试验 结果无效 |  | 0.2 | 100
[21 empty] | 1000 | 100 | [9 empty] | 0
[21 empty] | 50 | 5 | [9 empty] | 0.95 | 2
此行 空白 | [31 empty] | #VALUE! | #VALUE!
#VALUE!
[32 empty] | #VALUE! | 0
此行 空白 | [31 empty] | #VALUE! | #VALUE!
#VALUE!
[32 empty] | #VALUE! | 0
| 技术负责人： | [15 empty] | 试验监理工程师：
TRUE
TRUE
水泥混凝土试件抗压强度试验记录表
| 工程名称： |  |  | 江苏省宁靖盐高速公路（泰州）段工程 | [11 empty] | 合同号： |  |  | UV—21 | [7 empty] | 编号： |  | 1
[29 empty] | 试表507 |  | 13
委托单位名称 |  |  |  | 常熟橡胶厂 | [9 empty] | 现场桩号 | [8 empty] | 试验规程 |  |  | JTJ053－94（T0517－94）
委托单编号 | [13 empty] | 试样描述 |  | 表面完好，无蜂窝、麻面。 | [6 empty] | 试验人签字
试验日期 |  |  |  | 2002-10-07 | [9 empty] | 制件日期 |  | 2002-09-09 | [6 empty] | 复核人签字
试验单位 |  |  |  | 江苏交通工程咨询监理总公司 | [9 empty] | 配合比 |  | 水泥：砂：碎市：水：早强剂 | [6 empty] | 主管签字
387：602：1280：166.5：2.21
工程名称 |  |  | 毛勒缝安装工程 | [11 empty] | 结构部位 |  |  | 桥梁伸缩缝 | [5 empty] | 送验日期 |  |  | 2002-10-07
工 程部 位 及 编 号 |  | 设 计强 度(Mpa) |  | 日 期 |  | 龄期(天) | 试块规格 | 水泥品种 | 配 合 比 |  |  |  |  | 水泥用量（kg/m3) |  | 水 泥 品 种 标 号 生产厂 |  |  | 养 护温 度(℃) | 塌 落度(mm) | 试 验 结 果 |  |  |  | 强 度测 定值(Mpa) | 折 合标 准试 块强 度(Mpa) |  | 达 到设 计强 度(%) |  | 结 论
|  |  |  | 成型 | 试验 |  |  |  | 水泥 | 砂 | 石子 | 外加剂 | 水 | [7 empty] | 破坏荷重(KN) | 抗压强度(Mpa)
|  | 40 |  | 2002-09-09 | 2002-10-07 | 28 | 200 × 200 × 200 | 普硅 | 387 | 602 | 1280 | 2.71 | 166.5 | 387 |  | 盐城 黄海42.5MPa |  |  | 20±3 | ≤30 | 1800 | 45 |  |  | 44.84167 | 42.70635 |  | 106.7659 |  | 合格 |  | 0 | 45
[21 empty] | 1780 | 44.5 | [9 empty] | 0.01111111
[21 empty] | 1801 | 45.025 | [9 empty] | 0.0005555556 | 0
此行 空白 | [31 empty] | #VALUE! | #VALUE!
#VALUE!
[32 empty] | #VALUE! | 0
此行 空白 | [31 empty] | #VALUE! | #VALUE!
#VALUE!
[32 empty] | #VALUE! | 0
| 技术负责人： | [15 empty] | 试验监理工程师：
TRUE
TRUE
Formulas:
日 期 = [水 泥 品 种 标 号 生产厂]+I47
清空旧数据
清空旧数据
清空旧数据
制作：白羊工作室
E-Mail：mrstian@163.net
http://www.wswr.net
打印
打印

## 公共数据
干密度 | 含水量 |  | 合同号 | 施工单位 | 工程名称 | 监理单位 | 铝盒号 | 重量
1.602102 | 12.2522 |  | 328Ⅱ—Ⅰ | 华通公司第一项目部 | 泰州328国道泰姜段改建二期工程 | 泰州远通交通工程监理咨询公司 | 101 | 20.01
1.621337 | 13.51873 |  | 328Ⅱ—Ⅰ | 华通公司第二项目部 | 泰州328国道泰姜段改建二期工程 | 泰州远通交通工程监理咨询公司 | 102 | 20.02
1.65578 | 13.9439 |  | 328Ⅱ—Ⅰ | 华通公司第三项目部 | 泰州328国道泰姜段改建二期工程 | 泰州远通交通工程监理咨询公司 | 103 | 20.13
1.628551 | 17.08075 |  | 328Ⅱ—Ⅰ | 华通公司第四项目部 | 泰州328国道泰姜段改建二期工程 | 泰州远通交通工程监理咨询公司 | 104 | 20.04
1.582475 | 22.32786 |  | GY—1 | 泰州市华通工程公司 | 泰州市高永公路 | 泰州远通交通工程监理咨询公司 | 105 | 20.05
|  |  | GY—2 | 泰兴市市政工程公司 | 泰州市高永公路 | 泰州远通交通工程监理咨询公司 | 106 | 20.06
监理单位： |  |  | GY—3 | 泰兴市交通工程处 | 泰州市高永公路 | 泰州远通交通工程监理咨询公司 | 107 | 20.07
泰州远通监理公司 |  |  | DZ—1—1 | 兴化市金桥工程公司 | 兴化市戴南互通至张郭连接线工程 | 泰州远通交通工程监理咨询公司 | 108 | 20.08
筒容积： | 997 | cm3 | DZ—1—2 | 兴化市市政工程公司 | 兴化市戴南互通至张郭连接线工程 | 泰州远通交通工程监理咨询公司 | 109 | 20.09
每层击数： | 27 | 次 | DZ—2 | 泰兴市交通工程处 | 兴化市戴南互通至张郭连接线工程 | 泰州远通交通工程监理咨询公司 | 110 | 20.1
|  |  | DZ—3 | 兴化市公路站 | 兴化市戴南互通至张郭连接线工程 | 泰州远通交通工程监理咨询公司 | 111 | 20.11
|  |  | DZ—4 | 泰兴市路桥工程公司 | 兴化市戴南互通至张郭连接线工程 | 泰州远通交通工程监理咨询公司 | 112 | 20.12
|  |  | UV—21 | 常熟橡胶厂 | 江苏省宁靖盐高速公路（泰州）段工程 | 江苏交通工程咨询监理总公司 | 113 | 20.13
|  |  | UV—22 | 常熟橡胶厂 | 江苏省宁靖盐高速公路（泰州）段工程 | 山东省交通工程监理咨询公司 | 114 | 20.14
|  |  | UV—23 | 常熟橡胶厂 | 江苏省宁靖盐高速公路（泰州）段工程 | 南京公路工程咨询监理有限责任公司 | 115 | 20.15
[7 empty] | 116 | 20.16
[7 empty] | 117 | 20.17
[7 empty] | 118 | 20.18
[7 empty] | 119 | 20.19
[7 empty] | 120 | 20.2
[7 empty] | 121 | 20.21
[7 empty] | 122 | 20.22
[7 empty] | 123 | 20.23
[7 empty] | 124 | 20.24
[7 empty] | 125 | 20.25
[7 empty] | 126 | 20.26
[7 empty] | 127 | 20.27
[7 empty] | 128 | 20.28
[7 empty] | 129 | 20.29
[7 empty] | 130 | 20.3
[7 empty] | 131 | 20.31