## Sheet1
序号 | 试题类型ID | 试题内容 | 试题选项(A) | 试题选项(B) | 试题选项(C) | 试题选项(D) | 正确答案 | 试题解析
1 | 单选题 | 使用一氧化碳助燃剂后，再生温度( )。 | （A）提高 | （B）降低 | （C）不变 | （D）说不清 | A
2 | 单选题 | 使用一氧化碳助燃剂可避免( )现象。 | （A）催化剂噎塞 | （B）待生剂带油 | （C）二次燃烧 | （D）跑催化剂 | C
3 | 单选题 | 催化裂化装置的大气污染源不包括( )。 | （A）硫氧化物 | （B）氮氧化物 | （C）碳氧化物 | （D）碳氢化合物 | D
4 | 单选题 | 催化剂粉尘属于( )。 | （A）水的污染物 | （B）大气的污染物 | （C）废渣的污染物 | （D）噪声的污染 | B
5 | 单选题 | 催化裂化装置废催化剂的处理多采用( )。 | （A）代替白土精制油品 | （B）回收 | （C）生产水净化处理剂 | （D）掩埋 | D
6 | 单选题 | 催化剂比表面积的单位是( )。 | （A）cm2/g | （B）cm2/l | （C）m2/g | （D）m2/l | C
7 | 单选题 | 从污染指数看，各种金属中毒作用排列是( )。 | （A）铁>镍>钒 | （B）镍>钒>铁 | （C）镍>铁>钒 | （D）钒>镍>铁 | B
8 | 单选题 | 污染指数不包括( )的含量。 | （A）铁 | （B）镍 | （C）铅 | （D）钒 | C
9 | 单选题 | 关于磨损指数高的催化剂对装置操作的危害，下列阐述错误的是( )。 | （A）增大催化剂用量 | （B）污染环境 | （C）影响装置流化 | （D）导致产品收率下降 | D
10 | 单选题 | 催化剂活性的主要来源是催化剂中的( )。 | （A）Al2O3 | （B）Na2O | （C）CuO | （D）Fe2O3 | A
11 | 单选题 | 催化剂活性太高，会导致焦炭产率( )。 | （A）上升 | （B）不变 | （C）下降 | （D）无法确定 | A
12 | 单选题 | 催化剂活性太高，会导致气体产率( )。 | （A）上升 | （B）不变 | （C）下降 | （D）无法确定 | A
13 | 单选题 | 关于钒对催化剂的破坏，下列叙述错误的是( )。 | （A）钒主要起脱氢作用 | （B）钒在氧环境下生成V2O5，熔融导致催化剂永久失活 | （C）钒在水蒸气气氛下，生成一种强酸VO（OH）3，破坏沸石晶体结构 | （D）钒与钠协同作用形成低熔点共熔物，减少活性中心，降低催化剂的热稳定性 | A
14 | 单选题 | 催化剂抗镍性能大小的次序是( )。 | （A）全白土型>半合成型>全合成型 | （B）全白土型>全合成型>半合成型 | （C）全合成型>全白土型>半合成型 | （D）半合成型>全合成型>全白土型 | A
15 | 单选题 | 相同处理量时，采用同高并列式的催化裂化装置两器总高度比采用同轴式的( )。 | （A）一样 | （B）高 | （C）低 | （D）无法确定 | C
16 | 单选题 | 采用富氧再生技术后，再生催化剂的烧焦强度( )。 | （A）降低 | （B）提高 | （C）不变 | （D）无法确定 | B
17 | 单选题 | 金属钝化剂的加注点，一般要求选择在原料油进提升管之( )，并有足够长的混合管。 | （A）前 | （B）后 | （C）前后都可以 | （D）无法确定 | A
18 | 单选题 | 金属钝化剂的注入点，应在所有加热器之( )，防止金属钝化剂的分解。 | （A）前 | （B）后 | （C）前后都可以 | （D）无法确定 | B
19 | 单选题 | 原料中硫含量上升，会导致气体产率( )。 | （A）增加 | （B）减少 | （C）不变 | （D）不能确定 | A
20 | 单选题 | 催化裂化是炼油装置中重要的( )加工过程。 | （A）一次 | （B）二次 | （C）三次 | （D）四次 | B